## Hoja 1
|  |  |  | SISTEMA | BCTVA-TF
Código | Tipo | Ud | Resumen |  |  | Cantidad | Precio (€) | Importe (€)
BCTVA-TF | Partida | m² | CUBIERTA PLANA. TRANSITABLE PARA TRÁFICO DE VEHÍCULOS. BCTVA-TF CHOVA
Formación de cubierta plana transitable, no ventilada, con solado fijo, tipo convencional, pendiente del 1% al 5%, sin limitación en rampas, para tráfico rodado, compuesta de los siguientes elementos: formación de pendientes y capa de mortero de regularización según exigencias del proyecto (no incluido); IMPRIMACIÓN: 0,3 kg/m2 emulsión asfáltica aniónica con cargas tipo EB SUPERMUL, "CHOVA"; IMPERMEABILIZACIÓN: tipo bicapa, adherida, compuesta por: lámina de betún modificado con elastómero SBS, LBM(SBS)-30-FV, POLITABER VEL 30 "CHOVA", con armadura de fieltro de fibra de vidrio, de superficie no protegida, adherida al soporte con soplete y lámina de betún modificado con elastómero SBS, LBM(SBS)-60/G-FP, POLITABER 60/G PUENTES TF "CHOVA", con armadura de fieltro de poliéster de alto gramaje y acabado exterior en gránulo mineral, de superficie autoprotegida, adherida a la anterior con soplete, sin coincidir sus juntas; CAPA DE PROTECCIÓN: capa de aglomerado asfáltico vertido en caliente (no incluido) sobre la lámina POLITABER 60/G PUENTES TF "CHOVA". Incluso parte proporcional de refuerzos en puntos singulares tales como: JUNTA DE DILATACIÓN ESTRUCTURAL compuesta por: dos bandas de adherencia, de lámina POLITABER BANDA 33 "CHOVA", previa imprimación con SUPERMUL, "CHOVA"; banda de refuerzo de 50 cm de anchura, POLITABER COMBI 40 "CHOVA", formando un fuelle sin adherir en la zona de la junta; cordón de relleno ChovASTAR Mastic 25 "CHOVA", de 25 mm de diámetro; y banda de terminación de 33 cm de anchura, POLITABER 60/G PUENTES TF "CHOVA", soldada a la impermeabilización, formando un fuelle sin adherir en la zona de la junta; ENCUENTRO DE PARAMENTO VERTICAL, mediante un retranqueo perimetral y zócalo de protección (no incluidos) compuesta por: escocia o chaflán de mortero, imprimación 0,3 kg/m2 SUPERMUL en paramentos, banda de refuerzo de 33 cm de anchura centrada sobre la junta, POLITABER BANDA 33 "CHOVA" y remate con banda de terminación con lámina POLITABER 60/G PUENTES TF "CHOVA" , de superficie autoprotegida, ambas soldadas sobre el paramento imprimado en una altura no inferior a 20 cm desde la protección de la cubierta, acabado con un revestimiento de rodapié (no incluido); ENCUENTRO CON SUMIDERO vertical, realizando un rebaje en el soporte alrededor del sumidero de 6 a 8 mm, en el que se recibirá la impermeabilización formada por: piezas de refuerzo de, POLITABER COMBI 40 "CHOVA", sumidero sifónico de caucho EPDM, de salida vertical de diámetro adecuado, CAZOLETA SIFÓNICA “CHOVA” y refuerzos y piezas accesorias prefabricadas en RESTO DE PUNTOS SINGULARES COMO ESQUINAS, ELEMENTOS SALIENTES, JUNTAS DE DILATACIÓN DEL SOPORTE... Canaletas lineales de recogida de aguas no incluidas. Productos con Marcado CE y detalles de punto singular según UNE 104401:2013. Medida la superficie realmente ejecutada en proyección horizontal desde las caras interiores de los antepechos.
55025E | Material | kg | Emulsión asfáltica aniónica con cargas tipo EB SUPERMUL 25, "CHOVA", según UNE 104231. |  |  | 0.3 | 1.79 | 0.54
31060 | Material | m² | Lámina de betún modificado con elastómero SBS, LBM(SBS)-30-FV, POLITABER VEL 30 "CHOVA", masa nominal 3 kg/m², con armadura de fieltro de fibra de vidrio de 60 g/m², de superficie no protegida. Según UNE-EN 13707. |  |  | 1.1 | 4.22 | 4.64
32220 | Material | m² | Lámina de betún modificado con elastómero SBS, LBM(SBS)-60/G-FP, POLITABER PUENTES 60/G TF "CHOVA", masa nominal 6 kg/m², con armadura de fieltro de poliéster no tejido de alto gramaje, con autoprotección mineral de color gris. Según UNE-EN 13707. |  |  | 1.1 | 9.01 | 9.91
AAI | Mano de obra | h | Oficial 1ª aplicador de láminas impermeabilizantes |  |  | 0.232 | 19.93 | 4.62
ABI | Mano de obra | h | Ayudante aplicador de láminas impermeabilizantes |  |  | 0.232 | 18.92 | 4.39
% | Sin clasificar | % | Costes directos complementarios / Medios auxiliares |  |  | 2 | 24.1 | 0.48
% | Sin clasificar | % | Puntos singulares. Materiales y mano de obra |  |  | 10 | 24.58 | 2.46
% | Sin clasificar | % | Costes indirectos |  |  | 3 | 27.04 | 0.8112
|  |  | BCTVA-TF |  |  |  |  | 27.8512